## Канаты синтетические
606000 г.Дзержинск Нижегородской обл., ул.Попова,78.
Телефоны: (8313) 28-41-20, 28-46-06, 28-49-93, 28-46-61
Факс: (8313) 28-49-08
|  |  |  | http://канат-нн.рф |  | e-mail: kanat@sinn.ru
ПРАЙС-ЛИСТ
с 2 апреля 2012г.
КАНАТЫ СИНТЕТИЧЕСКИЕ
Диаметр, мм | Окружность, мм | Вес, кг/100м | Средний вес бухты, кг | Разрывная нагрузка, кг | Средняя цена за 1м | Цена за кг с НДС | Упаковка
Канат полиамидный ПАТ ГОСТ 30055-93
8 | 24.8 | 4.2 | 11.6 | 1180 | 10.50672 | 250.16 | А, Б
10 | 30 | 6.2 | 19 | 1450 | 15.50992 | 250.16 | А, Б
11 | 35 | 7.5 | 20 | 2010 | 18.762 | 250.16 | А, Б
13 | 40.3 | 10.5 | 27 | 2725 | 26.2668 | 250.16 | А, Б
16 | 49.6 | 15.8 | 38 | 4280 | 39.52528 | 250.16 | А, Б
19 | 60 | 22.3 | 51 | 5640 | 55.13898 | 247.26 | А
22 | 70 | 30 | 70 | 7780 | 74.178 | 247.26 | А
26 | 80 | 42 | 99 | 10580 | 103.8492 | 247.26 | А
29 | 89.9 | 52.2 | 123 | 12945 | 129.06972 | 247.26 | А
32 | 100 | 63 | 140 | 15140 | 155.7738 | 247.26 | А
37 | 114.7 | 84.2 | 185 | 19850 | 203.08198 | 241.19 | А
40 | 125 | 99 | 219.5 | 22810 | 238.7781 | 241.19 | А
48 | 150 | 142 | 340 | 32440 | 342.4898 | 241.19 | А
56 | 175 | 194.1 | 431.75 | 43750 | 468.14979 | 241.19 | А
64 | 200 | 253.5 | 549 | 57020 | 611.41665 | 241.19 | А
72 | 225 | 320.8 | 737.84 | 72130 | 773.73752 | 241.19 | А
80 | 250 | 396 | 801 | 88810 | 955.1124 | 241.19 | А
Канат полипропиленовый ППТ ГОСТ 30055-93
6 цв | 20 | 1.7 | 3.8 | 450 | 3.26774 | 192.22 | А, Б
8 цв | 25 | 3.4 | 8 | 750 | 6.41512 | 188.68 | А, Б
10 цв | 30 | 4.5 | 12 | 980 | 8.3979 | 186.62 | А, Б
13 цв | 40 | 7.8 | 15 | 1700 | 14.12268 | 181.06 | А, Б
8 | 25 | 3.4 | 6.6 | 750 | 5.84154 | 171.81 | А, Б
10 | 30 | 4.5 | 11 | 980 | 7.73145 | 171.81 | А, Б
11 | 35 | 5.5 | 14 | 1160 | 8.41555 | 153.01 | А, Б
13 | 40.3 | 7.8 | 18 | 1700 | 11.93478 | 153.01 | А, Б
16 | 49.6 | 11 | 26 | 2270 | 16.8311 | 153.01 | А, Б
19 | 60 | 16.5 | 37 | 3280 | 25.24665 | 153.01 | А
22 | 70 | 22 | 50 | 4320 | 33.6622 | 153.01 | А
26 | 80 | 30.5 | 60 | 5670 | 46.66805 | 153.01 | А
29 | 89.9 | 36.4 | 80 | 6590 | 55.69564 | 153.01 | А
32 | 100 | 46 | 100 | 7200 | 70.3846 | 153.01 | А
37 | 114.7 | 61.5 | 112 | 8745 | 88.6215 | 144.1 | А
40 | 125 | 72 | 156 | 10000 | 103.752 | 144.1 | А
48 | 150 | 104 | 212.25 | 13210 | 149.864 | 144.1 | А
56 | 175 | 142 | 292 | 15970 | 204.622 | 144.1 | А
64 | 200 | 185 | 380 | 20310 | 266.585 | 144.1 | А
Канат полипропиленовый "Мультитекс" ППТ ГОСТ 30055-93
8 | 25 | 3.4 |  | 900 | 7.80334 | 229.51 | А
10 | 30 | 5.3 |  | 1220 | 11.41355 | 215.35 | А
13 | 40.3 | 6.7 |  | 2000 | 14.38892 | 214.76 | А
16 | 49.6 | 10 |  | 2280 | 21.476 | 214.76 | А
26 | 80 | 30 |  | 8410 | 64.428 | 214.76 | А
29 | 89.9 | 33.5 |  | 9154 | 71.9446 | 214.76 | А
32 | 100 | 38.5 |  | 13860 | 82.6826 | 214.76 | А
Веревка крученая капроновая,ТУ 15-08-332-89
3.1 |  | 0.57 |  | 270 | 1.425 | 250 | А, Б
4 |  | 0.93 |  | 400 | 2.325 | 250 | А, Б
5 |  | 1.3 |  | 490 | 3.25 | 250 | А, Б
6 |  | 1.88 |  | 720 | 4.7 | 250 | А, Б
7.5 |  | 3.1 |  | 900 | 7.75 | 250 | А, Б
Линь морской полиамидный, ГОСТ 25574-83
4 |  | 0.8 |  | 450 | 2 | 250 | А
5.6 |  | 2.1 |  | 600 | 5.25 | 250 | А
6.8 |  | 3.1 |  | 760 | 7.75 | 250 | А
8.5 |  | 4.7 |  | 940 | 11.7735 | 250.5 | А
10.3 |  | 7 |  | 1180 | 17.535 | 250.5 | А
Упаковка: А – бухты длиной 220 – 250 метров Б – пластиковые катушки до 12 кг
Примечание: Фактические технические данные и цена за метр могут отличаться от вышеуказанных
Внимание! При покупке на сумму менее 10 000 руб. действует наценка 10%

## Канаты натуральные
606000 г.Дзержинск Нижегородской обл., ул.Попова,78.
Телефоны: (8313) 28-41-20, 28-46-06, 28-49-93, 28-46-61
Факс: (8313) 28-49-08
|  |  |  | http://канат-нн.рф |  | e-mail: kanat@sinn.ru
ПРАЙС-ЛИСТ
с 1 февраля 2012 г.
КАНАТЫ НАТУРАЛЬНЫЕ
Диаметр, мм | Окружность, мм | Вес, кг/100м | Средний вес бухты, кг | Разрывная нагрузка, кг | Средняя цена за 1м | Цена за кг с НДС | Упаковка
Канат пеньковый ПТ ГОСТ 30055-93
10 | 30 | 7.49 | 25 | 628 | 9.384221 | 125.29 | А, Б
11 | 34.54 | 8.99 | 17 | 740 | 11.263571 | 125.29 | А, Б
13 | 40 | 12 | 25 | 980 | 15.0348 | 125.29 | А, Б
14 | 45 | 15 | 27 | 1200 | 18.7935 | 125.29 | А, Б
16 | 50.24 | 19.5 | 40 | 1550 | 24.43155 | 125.29 | А, Б
19 | 59.66 | 27 | 47 | 2080 | 33.8283 | 125.29 | А
22 | 70 | 37.5 | 68 | 2820 | 51.01125 | 136.03 | А
26 | 80 | 40 | 95 | 3520 | 54.412 | 136.03 | А
29 | 90 | 61.4 | 130 | 4400 | 83.52242 | 136.03 | А
32 | 100.48 | 76.4 | 145 | 5310 | 103.92692 | 136.03 | А
37 | 115 | 101 | 202 | 6700 | 137.3903 | 136.03 | А
40 | 125 | 122 | 240 | 7900 | 165.9566 | 136.03 | А
48 | 150 | 174 | 360 | 10860 | 236.6922 | 136.03 | А
56 | 175 | 237 | 440 | 14150 | 331.8948 | 140.04 | А
64 | 200 | 310 | 614 | 18090 | 434.124 | 140.04 | А
72 | 225 | 393 | 743 | 22400 | 550.3572 | 140.04 | А
80 | 250 | 484 | 869 | 27100 | 677.7936 | 140.04 | А
Канат пеньковый пропитанный ПТПр ГОСТ 30055-93
10 | 30 | 8.84 | 22.1 | 600 | 11.688248 | 132.22 | А
11 | 34.54 | 10.6 | 27 | 710 | 14.01532 | 132.22 | А
13 | 40 | 14.4 | 37.25 | 940 | 19.03968 | 132.22 | А
14 | 45 | 17.7 | 44.25 | 1150 | 23.40294 | 132.22 | А
16 | 50.24 | 23 | 57 | 1480 | 30.4106 | 132.22 | А
19 | 59.66 | 31.8 | 68.75 | 1990 | 42.04596 | 132.22 | А
22 | 70 | 44.2 | 91.65 | 2700 | 59.10424 | 133.72 | А
26 | 80 | 56.6 | 154.5 | 3360 | 75.68552 | 133.72 | А
29 | 90 | 72.5 | 165.5 | 4200 | 96.947 | 133.72 | А
32 | 100.48 | 90.2 | 206.6 | 5080 | 120.61544 | 133.72 | А
37 | 115 | 119 | 257.5 | 6730 | 159.1268 | 133.72 | А
40 | 125 | 143 | 307 | 10260 | 191.2196 | 133.72 | А
48 | 150 | 206 | 420.57 | 14710 | 275.4632 | 133.72 | А
56 | 175 | 280 | 602.5 | 20010 | 415.324 | 148.33 | А
64 | 200 | 366 | 777 | 26160 | 542.8878 | 148.33 | А
72 | 225 | 464 | 912.5 | 33170 | 688.2512 | 148.33 | А
80 | 250 | 571 | 1256.2 | 40870 | 846.9643 | 148.33 | А
Линь пеньковый бельный, ТУ 8122-004-05137933-2007
5.8 |  | 2.1 |  | 250 | 3.04038 | 144.78 | А, Б
6.7 |  | 3.2 |  | 370 | 4.63296 | 144.78 | А, Б
8 |  | 4.6 |  | 460 | 6.65988 | 144.78 | А, Б
Линь пеньковый пропитанный, ТУ 8122-004-05137933-2007
5.8 |  | 2.48 |  | 240 | 3.893352 | 156.99 | А
6.7 |  | 3.8 |  | 350 | 5.96562 | 156.99 | А
8 |  | 5.4 |  | 440 | 8.47746 | 156.99 | А
Канатик льняной 4-прядный ГОСТ 1765-89
8 |  | 4.3 | 12.125 | 450 | - | 444.92 | А
10 |  | 6.3 | 16 | 640 | - | 405.74 | А
12 |  | 8.95 | 23.125 | 850 | - | 377.25 | А
14 |  | 12.7 | 34.325 | 1050 | - | 360.84 | А
Упаковка: А – бухты длиной 220 – 250 метров Б – пластиковые катушки до 12 кг
Примечание: Фактические технические данные и цена за метр могут отличаться от вышеуказанных
Внимание! При покупке на сумму менее 10 000 руб. действует наценка 10%

## Канаты декоративные
606000 г.Дзержинск Нижегородской обл., ул.Попова,78.
Телефоны: (8313) 28-41-20, 28-46-06, 28-49-93, 28-46-61
Факс: (8313) 28-49-08
|  |  |  | http://канат-нн.рф |  | e-mail: kanat@sinn.ru
ПРАЙС-ЛИСТ
с 1 июля 2012г.
КАНАТЫ ДЕКОРАТИВНЫЕ
Диаметр, мм | Окружность, мм | Вес, кг/100м | Средний вес бухты, кг | Разрывная нагрузка, кг | Средняя цена за 1м | Цена за кг с НДС | Упаковка
Канат сизалевый СТ ГОСТ 30055-93
6 | 20 | 3.1 | 5 | 400 | 4.5601 | 147.1 | А, Б
8 | 25 | 5 | 10 | 600 | 6.5645 | 131.29 | А, Б
10 | 30 | 6.8 | 12.5 | 840 | 8.92772 | 131.29 | А, Б
11 | 35 | 8.2 | 20 | 1030 | 10.76578 | 131.29 | А, Б
13 | 40.3 | 11.5 | 22 | 1370 | 15.09835 | 131.29 | А, Б
14 | 45 | 14 | 31 | 1650 | 18.3806 | 131.29 | А, Б
16 | 50 | 19 | 35 | 2090 | 24.9451 | 131.29 | А, Б
19 | 60 | 26.8 | 55 | 2830 | 35.18572 | 131.29 | А
22 | 70 | 32.7 | 65 | 3510 | 42.93183 | 131.29 | А
26 | 80 | 40 | 100 | 4250 | 52.516 | 131.29 | А
29 | 90 | 58.4 | 112 | 5985 | 76.67336 | 131.29 | А
32 | 100 | 70 | 161 | 6950 | 91.903 | 131.29 | А
37 | 115 | 93.5 | 190 | 9060 | 122.75615 | 131.29 | А
40 | 125 | 104 | 210 | 9990 | 136.5416 | 131.29 | А
48 | 150 | 158 | 395 | 11035 | 207.4382 | 131.29 | А
64 | 200 | 288 | 720 | 24890 | 378.1152 | 131.29 | А
Канат хлопчатобумажный "Double Twist" ТУ 8121-002-05137933-2008
8 | 25 | 4.8 | 12 | 286 | 13.1448 | 273.85 | А, Б
10 | 30 | 6.6 | 16.5 | 400 | 18.0741 | 273.85 | А, Б
11 | 35 | 8 | 18 | 475 | 20.6976 | 258.72 | А, Б
12 | 37 | 8.9 | 19 | 505 | 23.02608 | 258.72 | А, Б
13 | 40 | 9.3 | 23.25 | 650 | 23.48436 | 252.52 | А, Б
14 | 45 | 10.9 | 26 | 705 | 27.52468 | 252.52 | А, Б
16 | 50 | 14.9 | 34 | 935 | 37.62548 | 252.52 | А, Б
18 | 56 | 17.6 | 41 | 1170 | 42.72048 | 242.73 | А
19 | 60 | 19.8 | 45 | 1280 | 48.06054 | 242.73 | А
22 | 70 | 23 | 57 | 1700 | 55.8279 | 242.73 | А
24 | 75 | 25.3 | 68 | 2020 | 61.41069 | 242.73 | А
26 | 80 | 33.5 | 84 | 2100 | 81.31455 | 242.73 | А
29 | 90 | 37.3 | 101 | 2415 | 85.01416 | 227.92 | А
30 | 94 | 38.8 | 110 | 2580 | 88.43296 | 227.92 | А
32 | 100 | 56 | 132 | 2925 | 127.6352 | 227.92 | А
37 | 115 | 66.1 | 160 | 3180 | 150.65512 | 227.92 | А
40 | 125 | 70.6 | 182 | 3795 | 160.91152 | 227.92 | А
Канат джутовый "Double Twist" ТУ 8121-006-05137933-2008
6 | 20 | 2.5 | 6.4 | 221 | 3.42475 | 136.99 | А, Б
8 | 25 | 3.8 | 9 | 255 | 4.94722 | 130.19 | А, Б
10 | 30 | 5.2 | 14 | 442 | 5.85 | 112.5 | А, Б
12 | 38 | 7 | 20 | 595 | 7.875 | 112.5 | А, Б
13 | 40 | 8 | 24 | 714 | 7.9248 | 99.06 | А, Б
14 | 45 | 12 | 30 | 765 | 11.8872 | 99.06 | А, Б
16 | 50 | 14.4 | 38 | 1020 | 14.26464 | 99.06 | А, Б
19 | 60 | 20 | 50 | 1402 | 19.812 | 99.06 | А
22 | 70 | 26.4 | 66 | 1785 | 23.39568 | 88.62 | А
26 | 80 | 38 | 92 | 2422 | 33.6756 | 88.62 | А
29 | 90 | 52 | 123 | 2932 | 46.0824 | 88.62 | А
32 | 100 | 60 | 140 | 3570 | 53.172 | 88.62 | А
40 | 125 | 78 | 195 | 5227 | 69.1236 | 88.62 | А
48 | 150 | 124 | 309 | 8160 | 109.8888 | 88.62 | А
Канат манильский
10 |  | 6 | 14 | 710 | 10.8 | 180 | А
12 |  | 11 | 42 | 860 | 19.8 | 180 | А
14 |  | 16 | 42 | 1100 | 28.8 | 180 | А
16 |  | 20 | 42 | 1600 | 36 | 180 | А
Веревка полипропиленовая декоративная
10 |  |  |  |  | 0 | 241 | А
12 |  |  |  |  | 0 | 241 | А
14 |  |  |  |  | 0 | 241 | А
16 |  |  |  |  | 0 | 241 | А
Упаковка: А – бухты длиной 220 – 250 метров Б – пластиковые катушки до 12 кг
Примечание: Фактические технические данные и цена за метр могут отличаться от вышеуказанных
Внимание! При покупке на сумму менее 10 000 руб. действует наценка 10%

## Шнуры и веревки
606000 г.Дзержинск Нижегородской обл., ул.Попова,78.
Телефоны: (8313) 28-41-20, 28-46-06, 28-49-93, 28-46-61
Факс: (8313) 28-49-08
|  |  |  | http://канат-нн.рф |  | e-mail: kanat@sinn.ru
|  | ПРАЙС-ЛИСТ |  |  |  | с 2 апреля 2012г.
ШНУРЫ плетеные
Диаметр, мм | Масса, г/м | Метров в 1 кг | Разр. нагрузка, кг | Ср. цена за 1м | Цена/кг с НДС | Упаковка
Шнур полиамидный 16-прядный ТУ 15-08-333-89
2 | 2.4 | 416.6667 | 100 | 2.026008 | 844.17 | А, Б
3 | 6 | 166.6667 | 200 | 2.28714 | 381.19 | А, Б, В, Г
4 | 11 | 90.90909 | 350 | 3.46214 | 314.74 | А, Б, В, Г
5 | 17 | 58.82353 | 400 | 5.15117 | 303.01 | А, Б, В, Г
6 | 20 | 50 | 500 | 6.33528 | 301.68 | А, Б, В, Г
8 | 33 | 30.30303 | 900 | 10.2803085 | 296.69 | А, Б, В
10 | 57 | 17.54386 | 1500 | 16.91133 | 296.69 | А, Б, В
12 | 87 | 11.49425 | 2000 | 25.81203 | 296.69 | А, Б, В
Шнур полипропиленовый 16-прядный "Мультитекс" ТУ 8153-005-05137933-2008
2 |  |  |  |  | 624 | А
4 | 10 | 115 | 240 | 2.5169 | 251.69 | А, Б
6 | 17.5 | 61 | 450 | 4.293975 | 245.37 | А, Б
8 | 29 | 34.48276 | 700 | 6.93709 | 239.21 | А, Б
Шнур комбинированный 16-прядный "Хозтекс" (ПП+ПЭ)
3 | 4.5 | 222.2222 | 150 | 1.254735 | 278.83 | А, Б, В, Г
4 | 10 | 100 | 300 | 2.7883 | 278.83 | А, Б, В, Г
5 | 14 | 71.42857 | 330 | 3.6113 | 257.95 | А, Б, В, Г
6 | 18 | 55.55556 | 400 | 4.54536 | 252.52 | А, Б, В, Г
8 | 30 | 33.33333 | 700 | 7.5756 | 252.52 | А, Б, В
ВЕРЕВКИ плетеные
Диаметр, мм | Масса, г/м | Метров в 1 кг | Разр. нагрузка, кг | Ср. цена за 1м | Цена/кг с НДС | Упаковка
Веревка ПА "Промтекс" 24-прядная ТУ 8122-007-05137933-2010
8 | 45 | 22.22222 | 1140 | 13.6359 | 303.02 | А (250м), Б
10 | 66 | 15.15152 | 2100 | 19.86864 | 301.04 | А (200м), Б
11 | 79 | 12.65823 | 2200 | 22.59637 | 286.03 | А (200м), Б
12 | 95 | 10.52632 | 2700 | 27.17285 | 286.03 | А (200м), Б
14 | 120 | 8.333333 | 4000 | 34.3236 | 286.03 | А (200м), Б
16 | 160 | 6.25 | 5500 | 45.7648 | 286.03 | А (100м), Б
18 | 180 | 5.555556 | 6200 | 51.4854 | 286.03 | А (100м)
20 | 200 | 5 | 8540 | 57.206 | 286.03 | А (50м)
Веревка ПП+ПА "Мультитекс" 24-прядная ТУ 8122-007-05137933-2010
10 | 53 | 18.86792 | 2100 | 14.23845 | 268.65 | А, Б
11 | 66 | 15.15152 | 2200 | 17.03262 | 258.07 | А, Б
12 | 78 | 12.82051 | 2500 | 19.8237 | 254.15 | А, Б
Веревка ПП+ПЭ "Хозтекс" 24-прядная ТУ 8122-007-05137933-2010
8 | 35 | 28.57143 | 800 | 7.87395 | 224.97 | А, Б, В
10 | 53 | 18.86792 | 1100 | 11.92341 | 224.97 | А, Б, В
12 | 85 | 11.76471 | 1700 | 18.224 | 214.4 | А, Б, В
14 | 115 | 8.695652 | 2200 | 24.656 | 214.4 | А, Б
16 | 130 | 7.692308 | 2500 | 27.872 | 214.4 | А, Б
Веревка ПП "Политекс" 24-прядная ТУ 8122-007-05137933-2010
8 | 24 | 41.66667 | 300 | 5.93304 | 247.21 | А
10 | 38 | 26.31579 | 500 | 9.39398 | 247.21 | А
12 | 50 | 20 | 700 | 12.095 | 241.9 | А
Веревка ПП "Акватекс" 48-прядная
10.5 | 55 | 18.18182 | 1900 | 15.95 | 290 | А
11.5 | 59 | 16.94915 | 2080 | 16.91766 | 286.74 | А
Веревка гимнастическая с люрексом
8 | 50 | 20 | 1800 | 20.15 | 403 | А
10 | 66 | 15.15152 | 2200 | 26.598 | 403 | А
ВЕРЕВКИ СТРАХОВОЧНО-СПАСАТЕЛЬНЫЕ
Модель | Диам., мм | Масса, г/м | Разр. нагрузка, кг | Ср. цена за 1м | Цена/кг с НДС | Упаковка
Веревка страховочно-спасательная ТУ 8122-003-05137933-2007
"Альпекс-8" | 8.5 | 48 | 1800 | 17.8038 | 353.25 | А, Б
"Альпекс-10" | 10 | 66 | 2200 | 24.072048 | 347.36 | А, Б
"Альпекс-11" | 11 | 79 | 2500 | 28.3415265 | 341.67 | А, Б
"Альпекс-12" | 12 | 86 | 3000 | 30.852801 | 341.67 | А, Б
"Кобра" | 10 | 66 | 2800 | 26.200251 | 378.07 | А, Б
"Лагуна" | 11 | 79 | 3000 | 30.7669845 | 370.91 | А, Б
"Янтарь" | 12 | 90 | 3200 | 34.17309 | 361.62 | А, Б
Упаковка: А – бухты на картонной втулке Б – пластиковые катушки В – евроупаковка Г – баннер
Примечание: Фактические технические данные и цена за метр могут отличаться от вышеуказанных
Внимание! При покупке на сумму менее 10 000 руб. действует наценка 10%

## Шпагаты, евроупаковка, троса
606000 г.Дзержинск Нижегородской обл., ул.Попова,78.
Телефоны: (8313) 28-41-20, 28-46-06, 28-49-93, 28-46-61
Факс: (8313) 28-49-08
|  |  | http://канат-нн.рф |  | e-mail: kanat@sinn.ru
ПРАЙС-ЛИСТ
с 16 марта 2012 г.
ШПАГАТЫ ШТУЧНЫЕ
Наименование | Упаковка | Цена за шт. | Наименование |  | Упаковка | Цена за шт.
Шпагат джутовый 1600 текс | 200 гр / 125 м | 38.94 | Шпагат полипропиленовый 1600 текс |  | 400 гр / 250 м | 82.78
Шпагат льнопеньковый 1250 текс | 200 гр / 160 м | 47.2 | Шпагат полипропиленовый 2200 текс |  | 400 гр / 180 м | 82.78
Шпагат полипропилен. 800 текс | 200 гр / 250 м | 60.3 | Шпагат полипропиленовый 3300 текс |  | 400 гр / 120 м | 82.78
Шпагат полипропилен. 1000 текс | 200 гр / 200 м | 60.3 | Шпагат пеньковый 3400 текс |  | 400 гр / 120 м | 84.13
Шпагат полипропилен.1200 текс | 200 гр / 165 м | 60.3 | Шпагат полипропиленовый 1600 текс |  | 1 кг / 625 м | 203.49
Шпагат джутовый 1600 текс | 400 гр / 250 м | 65.61 | Шпагат полипропиленовый 2200 текс |  | 1 кг / 450 м | 203.49
Шпагат льнопеньковый 1250 текс | 400 гр / 320 м | 74.34 | Шпагат полипропиленовый 3300 текс |  | 1 кг / 300 м | 203.49
Шпагат полипропилен. 800 текс | 400 гр / 500 м | 84.02 | Шпагат пеньковый 3400 текс |  | 1,5 кг / 440 м | 248.63
Шпагат полипропилен. 1000 текс | 400 гр / 400 м | 84.02 | Шпагат полипропиленовый 800 текс |  | 1,5 кг / 1875 м | 274.94
Шпагат полипропилен. 1200 текс | 400 гр / 330 м | 84.02 | Шпагат полипропиленовый 1200 текс |  | 1,5 кг / 1250 м | 274.94
ПРОДУКЦИЯ В ЕВРОУПАКОВКЕ
Наименование продукции | Цена за шт. | Наименование продукции |  | Цена за шт.
Европодвесы: |  | Мотки:
Шнур ПА 3мм х 20м | 56.7 | Шнур Хозтекс 3мм х 20м |  | 33
Шнур ПА 4мм х 20м | 83.5 | Шнур Хозтекс 4мм х 20м |  | 71.8
Шнур ПА 5мм х 20м | 122.5 | Шнур Хозтекс 5мм х 20м |  | 92.3
Шнур ПА 6мм х 20м | 143.55 | Шнур Хозтекс 6мм х 20м |  | 111.2
Шнур ПА 8мм х 20м | 230.22 | Шнур Хозтекс 8мм х 20м |  | 183.9
Шнур ПА 10мм х 20м | 376 | Шнур Хозтекс 10мм х 10м |  | 145
Шнур ПА 12мм х 20м | 571.83 | Шнур Хозтекс 12мм х 10м |  | 220.6
Баннеры: |  | Баннеры:
Шнур ПА 3мм х 30м | 85 | Шнур Хозтекс 3мм х 30м |  | 48
Шнур ПА 4мм х 20м | 85 | Шнур Хозтекс 4мм х 20м |  | 69
Шнур ПА 5мм х 15м | 93.8 | Шнур Хозтекс 5мм х 15м |  | 67.3
Шнур ПА 6мм х 15м | 110 | Шнур Хозтекс 6мм х 15м |  | 80
ШПАГАТЫ ВЕСОВЫЕ
Шпагат пеньковый (сердечник однониточный бельный) ГОСТ 5269-93 |  |  |  | 101.13
Каболка (сердечник однониточный пропитанный) ГОСТ 5269-93 |  |  |  | 120.83
Шпагат полипропиленовый 800 текс, 1,5мм |  |  |  | 126.5
Шпагат полипропиленовый 1000 текс, д. 1,6мм |  |  |  | 125.5
Шпагат полипропиленовый 1200 текс, д. 1,8мм |  |  |  | 124.5
Шпагат полипропиленовый 1600 текс, д. 2,0мм |  |  |  | 123.5
Шпагат полипропиленовый 2200 текс (сеновяз), д. 2,3мм |  |  |  | 91.5
Шпагат полипропиленовый 3300 текс, д. 2,7мм |  |  |  | 115.5
ТРОСА БУКСИРОВОЧНЫЕ
Наименование |  |  | длиной 5м | длиной 6м
Трос буксировочный капроновый д. 10-11 мм |  |  | 116.58 | 133
Трос буксировочный капроновый д. 10-11 мм с 2 кр |  |  | 180.3 | 196.8
Трос буксировочный капроновый д. 12-14 мм |  |  | 140.2 | 161.5
Трос буксировочный капроновый д. 12-14 мм с 2 кр |  |  | 203.9 | 225
Трос буксировочный капроновый д. 16-18 мм |  |  | 239.5 | 280.5
Трос буксировочный капроновый д. 16-18 мм с 2 кр |  |  | 303.2 | 344.2
Трос буксировочный капроновый д. 10-12 мм цв. |  |  | 129.3 | 148.3
Трос буксировочный капроновый д. 10-12 мм цв. с 2 кр |  |  | 193 | 212
АКСЕССУАРЫ
Наименование |  |  |  | Цена за шт
Катушка полипропиленовая шириной 200/300 мм |  |  |  | 135
Стенд "Горка" на 5 осей |  |  |  | 4500
Стенд "Пирамида" на 8 осей + полка |  |  |  | 6300
Стенд "Трапеция" на 8 осей + полка |  |  |  | 7000
Стенд "Трапеция" на 10 осей |  |  |  | 7500
Внимание! При покупке на сумму менее 10 000 руб. действует наценка 10%