## Лист1
лучшие материалы для требушетов
исходные данные по материалам сайта http--www.chemnet.ru-rus-jvho-2001-2-56.pdf
[5 empty] | РАЗРЫВННАЯ |  |  | Разрывная
|  | Плотность | Прочность | Модуль | Макс. | Расч. | скорость | скорость
|  | кг/м³ | растяж.ГПа | упр. ГПа | деф.% | деф.% | звука, м/с | (кольца), м/с
|  | ρ | σ | Е |  |  | параметры вычислены по формулам
↓однонаправленные армировавнные пластики |  |  |  |  | деформация | σ/Е | √Е/ρ | √σ/ρ
стекло- | ВМП | 2000 | 2.5 | 70 |  | 3.571% | 5916.08 | 1118.034
| перспективный | 2100 | 2.8 | 75 |  | 3.733% | 5976.143 | 1154.701
угле- | УКНП 5000М | 1550 | 1.8 | 150 |  | 1.2% | 9837.388 | 1077.632
| перспективный | 1600 | 3.5 | 200 |  | 1.75% | 11180.34 | 1479.02
органо- | перспективный | 1350 | 3.5 | 80 |  | 4.375% | 7698.004 | 1610.153
| Армос, Русар | 1400 | 4 | 90 |  | 4.444% | 8017.837 | 1690.309
↓стеклянные волокна |  |  | (здесь расчетная по м.деф.) |  | Дано↓ |  |  | (расчетная↓ по м.деф.)
(Россия) | УП | 2470 | 4.76 | 85 | 5.6 |  | 5866.256 | 1388.209 | ?
| ВМП | 2560 | 4.56 | 95 | 4.8 |  | 6091.746 | 1334.635 | ?
(США) | Е | 2540 | 3.478 | 74 | 4.7 |  | 5397.579 | 1170.167 | ?
| S | 2490 | 4.698 | 87 | 5.4 |  | 5910.986 | 1373.589 | ?
(Япония) | T | 2490 | 4.386 | 86 | 5.1 |  | 5876.917 | 1327.195 | ?
↓керамические волокна при температурах >1000˚C |  |  |  |  | ←максимальная (разрывная) |  | только для них: Температура длительной эксплуатации,˚С↓ и |  |  | плавления
(США) | FP (Дюпон) | 3950 | 2.1 | 370 |  | 0.5676% | 9678.372 | 729.1403 | 1100 | ↓
|  | 3950 | 2.4 | 400 |  | 0.6% | 10063.09 | 779.4838 | 1400 | -
(Япония) | Алюмофайбер | 3250 | 2.6 | 230 |  | 1.13% | 8412.445 | 894.4272 | 1250 | -
Великобр. | Сеффил | 5600 | 0.7 | 100 |  | 0.7% | 4225.771 | 353.5534 | 1400 | 2500
|  | 2800 | 1.03 | 100 |  | 1.03% | 5976.143 | 606.5123 | 1000 | 2000
|  | 3300 | 2 | 300 |  | 0.6667% | 9534.626 | 778.4989 | 1000 | -
Некстел ("3М", США) | ZS | 3700 | 1.03 | 96.5 |  | 1.067% | 5106.964 | 527.6157 | 1000 | 2000
| 312 | 2700 | 1.7 | 152 |  | 1.118% | 7503.086 | 793.492 | 1300 | 1800
| AC-02 | 2800 | 1.38 | 159 |  | 0.8679% | 7535.63 | 702.0379 | 1400 | -
| 440 | 3100 | 1.72 | 224 |  | 0.7679% | 8500.474 | 744.875 | 1430 | 1890
| 480 | 3050 | 1.9 | 220 |  | 0.8636% | 8493.006 | 789.2723 | - | -
↓углеродные волокна |  | ??? | ПАН-полиакрилнитрильные |  |  |  |  | если ρ=1,85 | а↓ при 2000кг/м³
Т1000 | ("Торрей") | 1850 | 7.2 | 300 | 2.4 | 2.4% | 12734.29 | 1972.788 | 1897.367
Т800 | ("Тохо Рейон") | 1850 | 5.7 | 300 | 1.9 | 1.9% | 12734.29 | 1755.301 | 1688.194
JM-600X | ("Торрей") | 1850 | 5.7 | 300 | 1.9 | 1.9% | 12734.29 | 1755.301 | 1688.194
М40 |  | 1850 | 2.8 | 400 | 0.6 | 0.7% | 14704.29 | 1230.249 | 1183.216
М50 |  | 1850 | 2.5 | 500 | 0.5 | 0.5% | 16439.9 | 1162.476 | 1118.034
М55J |  | 1850 | 3.7 | 550 | 0.7 | 0.6727% | 17242.31 | 1414.214 | 1360.147
НМ-45 | ("Тохо Рейон") | 1850 | 2.2 | 450 | 0.48 | 0.4889% | 15596.26 | 1090.5 | 1048.809
НМ-40 |  | 1850 | 3 | 400 | 0.8 | 0.75% | 14704.29 | 1273.429 | 1224.745
НМ-50 | ("Когосима | 1850 | 2.8 | 500 | 0.56 | 0.56% | 16439.9 | 1230.249 | 1183.216
НМ-55 | Сэкию") | 1850 | 2.9 | 550 | 0.53 | 0.5273% | 17242.31 | 1252.025 | 1204.159
НМ-60 |  | 1850 | 3 | 600 | 0.5 | 0.5% | 18009.01 | 1273.429 | 1224.745
НМ-80 |  | 1850 | 3.24 | 785 | 0.4 | 0.4127% | 20599.13 | 1323.386 | 1272.792
↓ углеродные ПАН-волокна, выпускаемые в России |  |  |  | где подчёркнуто, там СРЕДНЯЯ ПРОЧНОСТЬ И СРЕДНЯЯ УПРУГОСТЬ
ЛЕНТА | ЛЛ-П-0,1 и 0,2 | 1700 | 2.85 | 260 | - | 1.096% | 12366.94 | 1294.786
ЛЕНТА | Элур-П-0,1 и 0,8 | 1700 | 3.1 | 225 | - | 1.378% | 11504.47 | 1350.381
ЖГУТ | УКН-П 5000 и 2500 | 1750 | 3.5 | 220 | - | 1.591% | 11212.24 | 1414.214
ЖГУТ | УКН-П 5000М | 1750 | 4.25 | 240 | - | 1.771% | 11710.8 | 1558.387
ЛЕНТА | Кулон | 1950 | 2.5 | 475 | - | 0.5263% | 15607.36 | 1132.277
ЖГУТ |  | 1950 | 3.3 | 475 | - | 0.6947% | 15607.36 | 1300.887
ЖГУТ | Кулон-М | 1950 | 3 | 600 | - | 0.5% | 17541.16 | 1240.347
↓ПОЛИЭТИЛЕНОВЫЕ ВОЛОКНА
"Эллайд Ко"США | Спектра-900 | 960 | 2.7 | 124 | 4.5 | 2.177% | 11365.15 | 1677.051
| Спектра-1000 | 970 | 3.2 | 177 | - | 1.808% | 13508.3 | 1816.306
"ДСМ" Голландия | Дайнема SK-60 | 970 | 2.7 | 87 | 3.5 | 3.103% | 9470.519 | 1668.384
| Дайнема SK-66 | 970 | 3.1 | 100 | 3.5 | 3.1% | 10153.46 | 1787.701
Мицуи и Ко | Текмилон | 960 | 2.7 | 100 | 5.1 | 2.7% | 10206.21 | 1677.051
НПО Тверь- химволокно | Эспелен | 970 | 2.9 | 150 | 6 | 1.933% | 12435.4 | 1729.072
↓арамидные волокна
| Кевлар 29 | 1440 | 2.9 | 60 | 3.6 | 4.833% | 6454.972 | 1419.116
| Кевлар 129 | 1440 | 3 | 75 | 3.6 | 4% | 7216.878 | 1443.376
| Кевлар 119 | 1440 | 2.9 | 45 | 4.5 | 6.444% | 5590.17 | 1419.116
| Кевлар 68 | 1440 | 2.9 | 90 | 3.1 | 3.222% | 7905.694 | 1419.116
| Кевлар 49 | 1450 | 2.9 | 120 | 1.9 | 2.417% | 9097.177 | 1414.214
| Кевлар 149 | 1470 | 2.9 | 160 | 1.5 | 1.812% | 10432.81 | 1404.56
| Таврон | 1440 | 2.4 | 80 | 3.3 | 3% | 7453.56 | 1290.994
| Таврон высокомод | 1450 | 2.8 | 125 | 2 | 2.24% | 9284.767 | 1389.617
| Технора | 1390 | 3 | 70 | 4.4 | 4.286% | 7096.458 | 1469.106
| Вектран | 1400 | 3.1 | 85 | 3.7 | 3.647% | 7791.937 | 1488.048
| СВМ | 1435 | 3.8 | 132.5 | 2,5-4,0 | 2.868% | 9609.084 | 1627.293
| Армос | 1435 | 4.5 | 152.5 | 2,5-3,5 | 2.951% | 10308.82 | 1770.844
| Терлон | 1450 | 3.2 | 125 | 2,0-4,0 | 2.56% | 9284.767 | 1485.563
↓PBZ и ПБТ-нити |  |  | σ макс.элементарной нити |  | КОМПЛ. | ЭЛ.
| PBZO | 1500 | 5.8 | 360 | 1.7 | 1.611% | 15491.93 | 1966.384
| PBZT | 1500 | 4.1 | 385 | 1.8 | 1.065% | 16020.82 | 1653.28
Россия | ПБТ | 1500 | 3.2 | 320 | 2 | 1% | 14605.93 | 1460.593
↓ПОЛИАМИДНЫЕ ВОЛОКНА |  |  | ИВС РАН | ИНСТИТУТ ВЫСОКОМОЛЕКУЛЯРНЫХ СОЕДИНЕНИЙ
| ИВСАН-87 | 1450 | 1.7 | 30 | 10 | 5.667% | 4548.588 | 1082.781
РОССИЯ | ИВСАН-89 | 1500 | 3.2 | 225 | 3.5 | 1.422% | 12247.45 | 1460.593
| ИВСАН-90 | 1520 | 5.1 | 292 | 4 | 1.747% | 13860.2 | 1831.738